## Turmbau DD
Turmbau zu Dresden
Plansteine
Stein |  |  | Mz 28 | KS-P 20 | PP 8 | PP 2 | Kalkstein | C25/30 | S235 | C24 | C24
|  |  | MG III | DM | DM | DM | 80 - 180 N/mm²
Mörtel |  |  | M10 | M10 | M10 | M10 |  |  |  | ǁ | ^
Steinfestigkeitsklasse | fb o. fbk (NA) | N/mm² | 28 | 20 | 8 | 2
Steinfestigkeit (Mittelwert) | fst (NA) | N/mm² | 35 | 25 | 10 | 2.5 | 130
Mörtelfestigkeit (Rechenwert) | fm | N/mm² | 10 | 10 | 10 | 10
| K |  | 0.95 | 0.8 | 0.9 | 0.9
| a |  | 0.585 | 0.8 | 0.75 | 0.75
| b |  | 0.162
Mauerwerksfestigkeit nach EC6-1-1/NA | fk | N/mm² | 11.04087 | 10.50611 | 5.061072 | 1.789359 | 8.3
Mauerwerksfestigkeit nach EC6-3/NA oder nach der jeweiligen Norm | fk | N/mm² | 11 | 10.5 | 5.1 | 1.8 |  | 25 | 235 | 21 | 2.5
Teilsicherheitsbeiwert Widerstand | gM |  | 1.5 | 1.5 | 1.5 | 1.5 | 1.5 | 1.5 | 1 | 1.3 | 1.3
| kmod | [8 empty] | 0.8 | 0.8
Dauerstandsfaktor | z |  | 0.85 | 0.85 | 0.85 | 0.85 | 0.85 | 0.85 | 1
Druckfestigkeit (Bemessungswert) | fd | N/mm² | 6.233333 | 5.95 | 2.89 | 1.02 | 4.703333 | 14.16667 | 235 | 12.92308 | 1.538462
Wichte Mauerwerk | g | kN/m³ | 18 | 20 | 9 | 6 | 28 | 25 | 78.5 | 4.2 | 4.2
Teilsicherheitsbeiwert Einwirkung | gE |  | 1.35 | 1.35 | 1.35 | 1.35 | 1.35 | 1.35 | 1.35 | 1.35 | 1.35
Eigengewichtshöhe | h | m | 256.5158 | 220.3704 | 237.8601 | 125.9259 | 124.4268 | 419.7531 | 2217.504 | 2279.202 | 271.3336

## Schnittkräfte S1
Position S1
Einfacher Nachweis - noch nicht ganz normengerecht
zugrundeliegende Lastnorm DIN EN 1991-1 + NA
zugrundeliegende Mauerwerksnorm DIN EN 1996-1-1 + NA (EC6), 1996-3 + NA (EC6-3)
|  |  | DG | OG2 | OG1 | EG
Einfacher Nachweis Mauerwerk
Länge |  | m | 4.96 | 4.96 | 4.96 | 4.96
Höhenfaktor |  |  | 0.183 | 0.183 | 0.183 | 0.183
Lasteinflussflaeche |  | m² | 4.5020928 | 4.5020928 | 4.5020928 | 4.5020928
Ständige Deckenlasten
Flächenlast |  | kN/m² | 4.6 | 6.5 | 6.5 | 6.5 | DG -> Dach
Gesamtlast |  | kN | 20.70962688 | 29.2636032 | 29.2636032 | 29.2636032
Streckenlast auf MW |  | kN/m | 4.175328 | 5.89992 | 5.89992 | 5.89992
Ständige Wandlasten
Wanddicke |  | m | 0.24 | 0.24 | 0.24 | 0.24
Wandhöhe |  | m | 2.62 | 2.675 | 2.675 | 2.675
Mauerwerk |  | kN/m³ | 20 | 20 | 20 | 20 | Stein KS 20-2,0-12
MW Flächenlast |  | kN/m² | 4.8 | 4.8 | 4.8 | 4.8
MW Streckenlast |  | kN/m | 12.576 | 12.84 | 12.84 | 12.84
Putz, innen und außen |  | kN/m² | 0.5 | 0.5 | 0.5 | 0.5
Putz Streckenlast |  | kN/m | 1.31 | 1.3375 | 1.3375 | 1.3375
MW+Putz |  | kN/m | 13.886 | 14.1775 | 14.1775 | 14.1775
Ständige Lasten: Akkumulierte Summen Wand
oben |  | kN/m | 4.175328 | 23.961248 | 44.038668 | 64.116088
Mitte |  | kN/m | 11.118328 | 31.049998 | 51.127418 | 71.204838
unten |  | kN/m | 18.061328 | 38.138748 | 58.216168 | 78.293588
Teilsicherheitsbeiwert ständig |  |  | 1.35 | 1.35 | 1.35 | 1.35
Veränderliche Deckenlasten
Flächenlast |  | kN/m² | 0 | 3.2 | 3.2 | 3.2 | Verkehr+Trennw.
Gesamtlast |  | kN | 0 | 14.40669696 | 14.40669696 | 14.40669696
Streckenlast auf MW |  | kN/m | 0 | 2.904576 | 2.904576 | 2.904576
Akkumulierte Summe oben |  | kN/m | 0 | 2.904576 | 5.809152 | 8.713728
Teilsicherheitsbeiwert veränd. |  |  | 1.5 | 1.5 | 1.5 | 1.5
Bemessungswerte Einwirkungen
oben |  | kN/m | 5.6366928 |  |  | 99.6273108
Mitte |  | kN/m | 15.0097428 |  |  | 109.1971233
unten |  | kN/m | 24.3827928 |  |  | 118.7669358
Widerstand
Charak. Druckfestigkeit MW | f_k | MN/m² |  |  |  | 7.2 | EC6-3 NA D.3 NM2
Teilsicherheitsbeiwert | γ_M |  |  |  |  | 1.5 | EC6 NA 1
Dauerstandsfaktor | ζ |  |  |  |  | 0.85 | EC6 NA 6.1.2.1
Bemessungswert Druckfestigkeit | f_d | N/mm² |  |  |  | 4.08
Bemessungswert Widerstand |  | kN/m |  |  |  | 979.2
Der Nachweis nach dem v.V. ist noch zu führen.

## Vereinfachtes Verfahren S6
Position S6
zugrundeliegende Lastnorm DIN EN 1991-1 + NA
zugrundeliegende Mauerwerksnorm DIN EN 1996-1-1 + NA (EC6), 1996-3 + NA (EC6-3)
|  |  | DG | OG2 | OG1 | EG
Nachweis mit Lastexzentrizitäten - vereinfachtes Verfahren
Dicke |  | m | 0.24 | 0.24 | 0.24 | 0.24
Länge |  | m | 15 | 15 | 15 | 15
Deckenspannweite | l_f | m | 4.96 | 4.96 | 4.96 | 4.96
Faktor anteilige Deckenspannweite |  | - | 0.5 | 0.5 | 0.5 | 0.5
Ständige Deckenlasten
Flächenlast |  | kN/m² | 4.6 | 6.5 | 6.5 | 6.5
|  | kN/m | 11.408 | 16.12 | 16.12 | 16.12
Ständige Wandlasten
Wanddicke | t | m | 0.24 | 0.24 | 0.24 | 0.24
Wandhöhe |  | m | 2.62 | 2.675 | 2.675 | 2.675
Mauerwerk |  | kN/m³ | 20 | 20 | 20 | 20
|  | kN/m² | 4.8 | 4.8 | 4.8 | 4.8
|  | kN/m | 12.576 | 12.84 | 12.84 | 12.84
Putz, innen und außen |  | kN/m² | 0.5 | 0.5 | 0.5 | 0.5
|  | kN/m | 1.31 | 1.3375 | 1.3375 | 1.3375
MW+Putz |  | kN/m | 13.886 | 14.1775 | 14.1775 | 14.1775
Ständige Lasten: Akkumulierte Summen Wand
oben |  | kN/m | 11.408 | 41.414 | 71.7115 | 102.009
Mitte |  | kN/m | 18.351 | 48.50275 | 78.80025 | 109.09775
unten |  | kN/m | 25.294 | 55.5915 | 85.889 | 116.1865
Teilsicherheitsbeiwert |  |  | 1.35 | 1.35 | 1.35 | 1.35
Veränderliche Deckenlasten
Flächenlast |  | kN/m² | 0 | 3.2 | 3.2 | 3.2
Streckenlast auf Wand |  | kN/m | 0 | 7.936 | 7.936 | 7.936
Akkumulierte Summe Wand |  | kN/m | 0 | 7.936 | 15.872 | 23.808
Teilsicherheitsbeiwert |  |  | 1.5 | 1.5 | 1.5 | 1.5
Bemessungswerte Einwirkungen
oben |  | kN/m | 15.4008 | 67.8129 | 120.618525 | 173.42415
Mitte |  | kN/m | 24.77385 | 77.3827125 | 130.1883375 | 182.9939625
unten |  | kN/m | 34.1469 | 86.952525 | 139.75815 | 192.563775
Widerstand
Charak. Druckfestigkeit MW | f_k | MN/m² |  |  |  | 7.2 | EC6-3 NA D.3 NM2
Teilsicherheitsbeiwert | γ_M | - |  |  |  | 1.5 | EC6 NA 1
Abminderungsfaktor | η | - |  |  |  | 0.85 | EC6 NA 6.1.2.1
Bemessungswert Druckfestigkeit | f_d | MN/m² | 4.08 | 4.08 | 4.08 | 4.08
Knicklänge | h_ef | m | 2.62 | 2.675 | 2.675 | 2.675
Deckenauflagertiefe | a | m | 0.18 | 0.18 | 0.18 | 0.18
Abminderungsfaktor | ϕ_1 | - | 0.333 | 0.675 | 0.675 | 0.675 | EC6-3 NA (NA.1)
Abminderungsfaktor | ϕ_2 | - | 0.506409 | 0.5008474 | 0.5008474 | 0.5008474 | EC6-3 NA (NA.3)
Bemessungswert Widerstand Kopf | NRd,1 | kN/m | 326.0736 | 660.96 | 660.96 | 660.96
Bemessungswert Widerstand Mitte | NRd,2 | kN/m | 495.87572 | 490.4298125 | 490.4298125 | 490.4298125
Bemessungswert Widerstand Fuss | NRd,1 | kN/m | 326.0736 | 660.96 | 660.96 | 660.96
Nachweis Kopf | h |  | 4.723% | 10.26% | 18.25% | 26.24%
Nachweis Mitte | h |  | 4.996% | 15.78% | 26.55% | 37.31%
Nachweis Fuß | h |  | 10.47% | 13.16% | 21.14% | 29.13%
Beachte: Hier wurde nur der Lastfall max NEd untersucht.

## Genaues Verfahren S6
Position S6
zugrundeliegende Lastnorm DIN EN 1991-1 + NA
zugrundeliegende Mauerwerksnorm DIN EN 1996-1-1 + NA (EC6), 1996-3 + NA (EC6-3)
|  |  | DG | OG2 | OG1 | EG
Nachweis mit Lastexzentrizitäten - Standardverfahren
Dicke | t | m | 0.24 | 0.24 | 0.24 | 0.24 | vorher. Blatt
Deckenspannweite |  | m | 4.96 | 4.96 | 4.96 | 4.96 | vorher. Blatt
Faktor anteilige Deckenspannweite |  |  | 0.5 | 0.5 | 0.5 | 0.5 | vorher. Blatt
Ständige Deckenlasten
Flächenlast |  | kN/m² | 4.6 | 6.5 | 6.5 | 6.5 | vorher. Blatt
|  | kN/m | 11.408 | 16.12 | 16.12 | 16.12
Ständige Wandlasten
Wandhöhe | h | m | 2.62 | 2.675 | 2.675 | 2.675 | vorher. Blatt
MW+Putz |  | kN/m | 13.886 | 14.1775 | 14.1775 | 14.1775 | vorher. Blatt
Ständige Lasten: Akkumulierte Summen Wand
oben |  | kN/m | 11.408 | 41.414 | 71.7115 | 102.009
Mitte |  | kN/m | 18.351 | 48.50275 | 78.80025 | 109.09775
unten |  | kN/m | 25.294 | 55.5915 | 85.889 | 116.1865
Teilsicherheitsbeiwert |  |  | 1.35 | 1.35 | 1.35 | 1.35 | vorher. Blatt
Veränderliche Deckenlasten
Flächenlast |  | kN/m² | 0 | 3.2 | 3.2 | 3.2 | vorher. Blatt
Akkumulierte Summe Wand |  | kN/m | 0 | 7.936 | 15.872 | 23.808 | vorher. Blatt
Teilsicherheitsbeiwert |  |  | 1.5 | 1.5 | 1.5 | 1.5 | vorher. Blatt
Bemessungswerte Einwirkungen
oben | N_o | kN/m | 15.4008 | 67.8129 | 120.618525 | 173.42415
Mitte |  | kN/m | 24.77385 | 77.3827125 | 130.1883375 | 182.9939625
unten | N_u | kN/m | 34.1469 | 86.952525 | 139.75815 | 192.563775
Biegesteifigkeit Betondecke
Dicke |  | m | 0.2 | 0.2 | 0.2 | 0.2
E-Modul | E_cm | MN/m² |  |  |  | 31000 | C25/30 EC2 Tab. 3.1
Festigkeit / Biegesteifigkeit MW
Steinfestigkeit | f_st |  |  |  |  | 25 | EC6 NA Tab. NA.3
Mörtelfestigkeit | f_m |  |  |  |  | 2.5 | EC6 NA Tab. NA.2MGII
Beiwert | K |  |  |  |  | 0.95 | EC6 NA Tab. NA.4
Beiwert | α |  |  |  |  | 0.585 | EC6 NA Tab. NA.4
Beiwert | β |  |  |  |  | 0.162 | EC6 NA Tab. NA.4
Mauerwerksfestigkeit | f_k |  |  |  |  | 7.244106 | EC6 (3.1)
Beiwert E-Modul | K_E |  |  |  |  | 950 | EC6 NA Tab. NA.12
E-Modul | E_m | MN/m² |  |  |  | 6881.901 | EC6 3.7.2 (2)
Ersatzrahmen für Decke über EG mit c_o/c_u-Verfahren
Beiwert | c_o | - |  |  |  | 0.7112927
Beiwert | c_u | - |  |  |  | 0.7112927
Vollast Decke | q | kN/m² |  |  |  | 13.575
Volleinspannmoment | M_b0 | kNm/m |  |  |  | 27.83056 | q*l^2/12
Veränderl. Last Decke | p | kN/m² |  |  |  | 4.8
Wandmoment OG1 unt | M_c,o | kNm/m |  |  |  | -9.809248
Wandmoment EG oben | M_c,u | kNm/m |  |  |  | 9.809248
Wandmoment EG unten |  | kNm/m |  |  |  | -4.904624
Wandmoment EG Mitte | [5 empty] | 2.452312
Abminderungsfaktor | η |  |  |  |  | 0.5 | EC6 NA NA.C (3) | Annahme
Moment infolge Windlast
Windlast | wEk | kN/m² | 0.5 |  |  | 0.5
Erhöhung der Einzugsfläche |  |  | 1.5 |  |  | 1.5 |  | z.B. Fensterflächen
Wandmoment Mitte | Mw,Ek | kNm/m | 0.7455375 |  |  | 0.7749023 |  | von der Möglichkeit der Verteilung auf die Einspannung wird hier nicht Gebrauch gemacht
Wandmoment Mitte | Mw,Ed | kNm/m | 1.11830625 |  |  | 1.162354
Lastexzentrizitäten Wand EG
ungewollte Ausmitte | e_init | m | 0.005822222 |  |  | 0.005944444 | EC6 5.5.1.1(4)
hor. Lasten | e_hm | m | 0.04514059 |  |  | 0.006351868 |  | Moment infolge Wind
Lastexz. oben | e_i | m | 0.05096281 |  |  | 0.0405774 | EC6 (6.5)
Lastexz. unten | e_i | m | 0.05096281 |  |  | 0.03776644 | EC6 (6.5)
Lastexz. Mitte 1 | e_m | m | 0.05096281 |  |  | 0.02569737 | EC6 (6.7)
Endkriechwert | φ | - | 1.5 |  |  | 1.5 | EC6 NA Tab. NA.13
Kriechausmitte | e_k | m | 0.00362196 |  |  | 0.002625934 | EC6 (6.8)
Lastexz. Mitte 2 | e_mk | m | 0.05458477 |  |  | 0.0283233 | EC6 (6.7)
Bemessungswert Tragwiderstand Wandmitte
Teilsicherheitsbeiwert |  | - | 1.5 |  |  | 1.5 | vorher. Blatt
Abminderungsfaktor |  | - | 0.85 |  |  | 0.85 | vorher. Blatt
Bem.wert Festigkeit | f_d | kN/m² | 4.104993 |  |  | 4.104993
Abminderungsfaktor | ϕ1 | - | 0.5451269 |  |  | 0.661855 | EC6 (6.4)
Abminderungsfaktor | ϕm/2 | - | 0.3594446 |  |  | 0.6034287
Bemessungswert Widerstand Mitte | NRd,1 | kN/m | 537.0581 |  |  | 652.0585
Bemessungswert Widerstand Mitte | NRd,2 | kN/m | 354.1243 |  |  | 594.4969
Nachweis | h |  | 6.996% |  |  | 30.78%
Beachte: Hier wurde nur der Lastfall max NEd untersucht.

## Ausfachungsfläche
Position S6
zugrundeliegende Lastnorm DIN EN 1991-1 + NA
zugrundeliegende Mauerwerksnorm DIN EN 1996-1-1 + NA (EC6), 1996-3 + NA (EC6-3)
Nachweis mit Lastexzentrizitäten - vereinfachtes Verfahren
Höhe ü.G. |  | m | 10
Dicke |  | m | 0.175
Länge |  | m | 3.5
Höhe |  | m | 2.75
Fläche |  | m² | 9.625
h/l |  | - | 0.7857143
zul A bei h/l = 1,0 |  | m² | 13
zul A bei h/l ≤ 0,5 |  | m² | 9
zul A interpoliert |  | m² | 11.28571
Nachweis | h |  | 85.28%

## Kellerwand
Position K1
zugrundeliegende Lastnorm DIN EN 1991-1 + NA
zugrundeliegende Mauerwerksnorm DIN EN 1996-1-1 + NA (EC6), 1996-3 + NA (EC6-3)
|  |  | DG | OG2 | OG1 | EG | KG
Nachweis Kellerwand über vertikalen Bogen
Wanddicke | d | m | 0.24 | 0.24 | 0.24 | 0.24 | 0.24
lichte Wandhöhe | h | m | 2.62 | 2.675 | 2.675 | 2.675 | 2.625
Länge |  | m | 4.96 | 4.96 | 4.96 | 4.96 | 4.96
Einflussfaktor |  |  | 18.3% | 18.3% | 18.3% | 18.3% | 18.3%
Lasteinflussflaeche |  | m² | 4.5020928 | 4.5020928 | 4.5020928 | 4.5020928 | 4.5020928 | vgl. einfacher Nachweis
Ständige Deckenlasten
Flächenlast |  | kN/m² | 4.6 | 6.5 | 6.5 | 6.5 | 6.5
Gesamtlast |  | kN | 20.70962688 | 29.2636032 | 29.2636032 | 29.2636032 | 29.2636032
Streckenlast auf MW |  | kN/m | 4.175328 | 5.89992 | 5.89992 | 5.89992 | 5.89992
Ständige Wandlasten
Mauerwerk |  | kN/m³ | 20 | 20 | 20 | 20 | 20
MW Flächenlast |  | kN/m² | 4.8 | 4.8 | 4.8 | 4.8 | 4.8
MW Streckenlast |  | kN/m | 12.576 | 12.84 | 12.84 | 12.84 | 12.6
Putz, innen und außen |  | kN/m² | 0.5 | 0.5 | 0.5 | 0.5 | 0
Putz Streckenlast |  | kN/m | 1.31 | 1.3375 | 1.3375 | 1.3375 | 0
MW+Putz Streckenlast |  | kN/m | 13.886 | 14.1775 | 14.1775 | 14.1775 | 12.6
Ständige Lasten: Akkumulierte Summen
oben |  | kN/m | 4.175328 | 23.961248 | 44.038668 | 64.116088 | 84.193508
Mitte |  | kN/m | 11.118328 | 31.049998 | 51.127418 | 71.204838 | 90.493508
unten |  | kN/m | 18.061328 | 38.138748 | 58.216168 | 78.293588 | 96.793508
Teilsicherheitsbeiwert ständig | [5 empty] | 1.35 | 1.35
Veränderliche Deckenlasten
Flächenlast |  | kN/m² | 0 | 3.2 | 3.2 | 3.2 | 3.2
Gesamtlast |  | kN | 0 | 14.40669696 | 14.40669696 | 14.40669696 | 14.40669696
Streckenlast auf MW |  | kN/m | 0 | 2.904576 | 2.904576 | 2.904576 | 2.904576
Akkumulierte Summe oben |  | kN/m | 0 | 2.904576 | 5.809152 | 8.713728 | 11.618304
Teilsicherheitsbeiwert veränd. | [5 empty] | 1.5 | 1.5
Einwirkungen Bemessungswerte Normalkraft min
oben | N_Edo | kN/m |  |  |  |  | 84.193508
Mitte | N_Edm | kN/m |  |  |  |  | 90.493508
unten | N_Edu | kN/m |  |  |  |  | 96.793508
Einwirkungen Bemessungswerte Normalkraft max
oben | N_Edo | kN/m |  |  |  |  | 131.0886918
Mitte | N_Edm | kN/m |  |  |  |  | 139.5936918
unten | N_Edu | kN/m |  |  |  |  | 148.0986918
Ermittlung der Grenzwerte
Anschütthöhe | he | m |  |  |  |  | 2.08
Bodengewicht | g | kN/m^3 |  |  |  |  | 18
Beiwert | b | [5 empty] | 20
Bem.wert Festigkeit | fd | kN/m^2 |  |  |  |  | 4.08 | vorh. Blatt
untere Grenzlast | nEd,min | kN/m |  |  |  |  | 42.588
obere Grenzlast | nEd,max | kN/m |  |  |  |  | 326.4
Nachweis | hmin | [5 empty] | 0.4706194
| hmax | [5 empty] | 0.4276768

## Kellerwand 2
Position K1
zugrundeliegende Lastnorm DIN EN 1991-1 + NA
zugrundeliegende Mauerwerksnorm DIN EN 1996-1-1 + NA (EC6), 1996-3 + NA (EC6-3)
|  |  | DG | OG2 | OG1 | EG | KG
Nachweis Kellerwand über genaues Verfahren
Wanddicke | d | m | 0.24 | 0.24 | 0.24 | 0.24 | 0.24
lichte Wandhöhe | h | m | 2.62 | 2.675 | 2.675 | 2.675 | 2.625
Länge |  | m | 4.96 | 4.96 | 4.96 | 4.96 | 4.96
Einflussfaktor |  |  | 18.3% | 18.3% | 18.3% | 18.3% | 18.3%
Lasteinflussflaeche |  | m² | 4.5020928 | 4.5020928 | 4.5020928 | 4.5020928 | 4.5020928 | vgl. einfacher Nachweis
Ständige Deckenlasten
Flächenlast |  | kN/m² | 4.6 | 6.5 | 6.5 | 6.5 | 6.5
Gesamtlast |  | kN | 20.70962688 | 29.2636032 | 29.2636032 | 29.2636032 | 29.2636032
Streckenlast auf MW |  | kN/m | 4.175328 | 5.89992 | 5.89992 | 5.89992 | 5.89992
Ständige Wandlasten
Mauerwerk |  | kN/m³ | 20 | 20 | 20 | 20 | 20
MW Flächenlast |  | kN/m² | 4.8 | 4.8 | 4.8 | 4.8 | 4.8
MW Streckenlast |  | kN/m | 12.576 | 12.84 | 12.84 | 12.84 | 12.6
Putz, innen und außen |  | kN/m² | 0.5 | 0.5 | 0.5 | 0.5 | 0
Putz Streckenlast |  | kN/m | 1.31 | 1.3375 | 1.3375 | 1.3375 | 0
MW+Putz Streckenlast |  | kN/m | 13.886 | 14.1775 | 14.1775 | 14.1775 | 12.6
Ständige Lasten: Akkumulierte Summen
oben |  | kN/m | 4.175328 | 23.961248 | 44.038668 | 64.116088 | 84.193508
Mitte |  | kN/m | 11.118328 | 31.049998 | 51.127418 | 71.204838 | 90.493508
unten |  | kN/m | 18.061328 | 38.138748 | 58.216168 | 78.293588 | 96.793508
Teilsicherheitsbeiwert ständig | [5 empty] | 1.35 | 1.35
Veränderliche Deckenlasten
Flächenlast |  | kN/m² | 0 | 3.2 | 3.2 | 3.2 | 3.2
Gesamtlast |  | kN | 0 | 14.40669696 | 14.40669696 | 14.40669696 | 14.40669696
Streckenlast auf MW |  | kN/m | 0 | 2.904576 | 2.904576 | 2.904576 | 2.904576
Akkumulierte Summe oben |  | kN/m | 0 | 2.904576 | 5.809152 | 8.713728 | 11.618304
Teilsicherheitsbeiwert veränd. | [5 empty] | 1.5 | 1.5
Einwirkungen Bemessungswerte Normalkraft
oben | N_Edo | kN/m |  |  |  | 99.6273108 | 131.0886918
Mitte | N_Edm | kN/m |  |  |  | 109.1971233 | 139.5936918
unten | N_Edu | kN/m |  |  |  | 118.7669358 | 148.0986918
Erddruck
Anschütthöhe | h_e | m |  |  |  |  | 2.08
Auflast |  | kN/m² |  |  |  |  | 5
Sicherheitsbeiwert Auflast |  | - |  |  |  |  | 1.5
Bodengewicht |  | kN/m³ |  |  |  |  | 18
Sicherheitsbeiwert Bodengew. |  | - |  |  |  |  | 1.35
Beiwert aktiver Erddruck | k_e | - |  |  |  |  | 0.3
Erddruck aktiv oben |  | kN/m² |  |  |  |  | 2.25
Erddruck aktiv Zuwachs |  | kN/m² |  |  |  |  | 15.1632
Beiwert Erdruhedruck | k_0 | - |  |  |  |  | 0.46
Erdruhedruck oben |  | kN/m² |  |  |  |  | 3.45
Erdruhedruck Zuwachs |  | kN/m² |  |  |  |  | 23.25024
Bem.wert Erddruck oben | p_c | kN/m² |  |  |  |  | 2.85
Bem.wert Erddruck Zuwachs | p_a | kN/m² |  |  |  |  | 19.20672
Nachweis genaueres Verfahren
Bem.wert Festigkeit | f_d | kN/m² |  |  |  |  | 4.08 | vorh. Blatt
Normalkraft halbe Anschütthöhe | n_1dinf | kN/m |  |  |  |  | 91.801508 |  | minNEd
unterer Grenzwert Bogenwirkung | n_1limd | kN/m |  |  |  |  | 41.496 | EC6 NA (NA.26)
oberer Grenzwert Materialfest. | n_1Rd | kN/m |  |  |  |  | 323.136 | EC6 NA (NA.27)
Nachweis | hmin | [5 empty] | 0.4520187
| hmax | [5 empty] | 0.4319967
Einwirkungen Biegemoment bzw. Querkraft
Verh. Anschütth/Wandh. |  | - |  |  |  |  | 0.792381
Auflagerkraft unten p_c | A_c | kN/m |  |  |  |  | 3.579383 | siehe Anlage/Bautabellen
Auflagerkraft unten p_a | A_a | kN/m |  |  |  |  | 14.69906 | siehe Anlage/Bautabellen
Auflager- bzw. Querkraft unten | V_Ed | kN/m |  |  |  |  | 18.27844
Last in halber Wandhöhe | p_m | kN/m² |  |  |  |  | 9.937095
Biegemoment Feldmitte | M_Ed | kNm/m |  |  |  |  | 8.472035 | nur Informativ
Widerstand Querkraft
Haftscherfestigkeit | f_vk0 | MN/m² |  |  |  |  | 0.08 | EC6 NA Tab. NA.11
Exz. Normalkraft Bogenmodell | e_max | m |  |  |  |  | 0.108 | EC6 Bild 6.3, (6.17)
überdrückte Dicke Wand | t_clin | m |  |  |  |  | 0.036 | EC6 NA (NA.25)
rechn. Wanddicke | t_cal | m |  |  |  |  | 0.045 | EC6 NA (NA.24)
Druckspannung | σ_D | MN/m² |  |  |  |  | 3.29108204
Schubfestigkeit | f_vd | MN/m² |  |  |  |  | 2.054649224 | EC6 NA (NA.6/7) | vermörtelte Stoßfugen
Schubverteilungswert | c | [5 empty] | 1.5 | EC6 NA (NA.25)
Aufnehmbare Schubkraft | V_Rdlt | kN/m |  |  |  |  | 61.63947672
Nachweis | h | [5 empty] | 0.2965379

## Kellerwand 3
Position K1
zugrundeliegende Lastnorm DIN EN 1991-1 + NA
zugrundeliegende Mauerwerksnorm DIN EN 1996-1-1 + NA (EC6), 1996-3 + NA (EC6-3)
Begriffe: "horizontal"--> Bruchebene parallel zu Lagerfugen
"vertikal"--> Bruchebene senkrecht zu Lagerfugen, vgl. EC6 3.6.3
KG
Nachweis Kellerwand 'Bauzustand' über Biegung
Wanddicke | d | m | 0.24
lichte Wandhöhe | h | m | 2.625
Länge | l | m | 4.96
Ständige Wandlasten
Mauerwerk |  | kN/m³ | 20
MW Flächenlast |  | kN/m² | 4.8
MW Streckenlast |  | kN/m | 12.6
Ständige Deckenlasten
Flächenlast |  | kN/m² | 6.5
Gesamtlast |  | kN | 5.265
Streckenlast auf MW |  | kN/m | 1.061492
Ständige Lasten: Akkumulierte Summen
oben |  | kN/m | 1.061492
Mitte |  | kN/m | 7.361492
unten |  | kN/m | 13.66149
Teilsicherheitsbeiwert ständig günstig wirkend |  |  | 1
Erddruck
Anschütthöhe | h_e | m | 2.08
Auflast |  | kN/m² | 0 | !!!
Sicherheitsbeiwert Auflast |  | - | 1.5
Bodengewicht |  | kN/m³ | 18
Sicherheitsbeiwert Bodengew. |  | - | 1.35
Beiwert aktiver Erddruck |  | - | 0.3
Erddruck aktiv oben |  | kN/m² | 0
Erddruck aktiv Zuwachs |  | kN/m² | 15.1632
Beiwert Erdruhedruck |  | - | 0.46
Erdruhedruck oben |  | kN/m² | 0
Erdruhedruck Zuwachs |  | kN/m² | 23.25024
Bem.wert Erddruck oben | p_c | kN/m² | 0
Bem.wert Erddruck Zuwachs | p_a | kN/m² | 19.20672
Prüfen ob zweiachsialer Lastabtrag möglich ist
Verhältnis h/l |  | - | 0.5292339 | => keine Lastabtrag gleichzeitig vertikal und horizontal
Nachweis genaueres Verfahren
Bem.wert Festigkeit | f_d | kN/m² | 4.08 | vorh. Blatt
Normalkraft halbe Anschütthöhe | n_1dinf | kN/m | 7.361492 |  | minNEd
unterer Grenzwert Bogenwirkung | n_1limd | kN/m | 41.496 | EC6 NA (NA.26)
oberer Grenzwert Materialfest. | n_1Rd | kN/m | 323.136 | EC6 NA (NA.27)
Nachweis | hmin |  | 5.636901 | >1,0 ! | Mindestauflast nicht erreicht
| hmax |  | 0.0227814
Moment bei horizontalem Lastabtrag
| m_Ed | kNm | 5.9540832 |  | v. Annhame Biegung über Anschütthöhe verschmiert
Nachweis über horizontale Biegung
Haftscherfestigkeit | f_vk0 | MN/m² | 0.08 | EC6 NA Tab. NA.11
Bemessungswert Druckspannung | σ_D | MN/m² | 0.03067288
Überbindemaß zu Steinhöhe | l_ol/h_u |  | 0.4 | EC6 8.1.4.1
Biegefestigkeit horizontal 1 | f_xk2 | N/mm² | 0.03936149 | EC6 NA 3.6.3 (NA.8) | vermörtelte Stoßfugen
Steinfestigkeit | f_st/b | N/mm² | 25 | EC6 NA 3.6.1 Tab. NA.3
Steinzugfestigkeit | f_btcal | N/mm² | 0.8 | EC6 NA 3.6.2 Gl.(NA.5) Vollsteine!
Biegefestigkeit horizontal 2 | f_xk2 | N/mm² | 0.4 | EC6 NA 3.6.3 (NA.9)
Bemessungswert Biegezugfestigkeit | f_xd | N/mm² | 0.02230485 | EC6 (NDP) zu 3.6.3(3) b)
Elast. Widerstandsmoment | Z | m³/m | 0.0096
Aufnehmbares Moment vertikal | M_Rd | kNm | 0.4453832 | EC6 6.3.1 (6.15)
Nachweis | h |  | 13.36845 | >1,0 !
Beachte: Es ist zu prüfen, ob der Querschnitt ungerissen ist. Sonst kann die Haftscherfestigkeit nicht angesetzt werden.

## bew. BW EC6
Beispiel bewehrtes Mauerwerk
zugrundeliegende Mauerwerksnorm DIN EN 1996-1-1 (EC6)
Beachte: Hier wurde die Teilsicherheitsbeiwerte nicht gemäß NA verwendet, sondern analog zum EC 2.
Bemessungswerte
Bewehrung | fyd | kN/cm² | 43.5
Mauerwerk | fd | N/mm² | 1.02 | PP2 + DM
| fd | kN/cm² | 0.102
Breite | b | cm | 25
Nutzhöhe | d | cm | 11.6
| EC 6 |  | ω-Verfahren
As | z/d | MRd | ω | μ | MRd
cm² |  | kNm |  |  | kNm
0 | 0.95 | 0 | 0 | 0 | 0
0.1 | 0.9264706 | 0.4674971 | 0.1470588 | 0.135079 | 0.4634939
0.2 | 0.8529412 | 0.8607882 | 0.2941176 | 0.2454267 | 0.8421276
0.3 | 0.7794118 | 1.179874 | 0.4411765 | 0.2842922 | 0.9754861
0.4 | 0.7058824 | 1.424753 | 0.5882353 | 0.3034274 | 1.041144
0.5 | 0.6323529 | 1.595426 | 0.7352941 | 0.3173887 | 1.089049
0.6 | 0.5588235 | 1.691894 | 0.8823529 | 0.3282026 | 1.126155
0.7 | 0.4852941 | 1.714156 | 1.029412 | 0.3368035 | 1.155667
0.8 | 0.4117647 | 1.662212 | 1.176471 | 0.3438574 | 1.179871
0.9 | 0.3382353 | 1.536062 | 1.323529 | 0.3497419 | 1.200062
1 | 0.2647059 | 1.335706 | 1.470588 | 0.3547355 | 1.217197
1.1 | 0.1911765 | 1.061144 | 1.617647 | 0.3590076 | 1.231856
1.2 | 0.1176471 | 0.7123765 | 1.764706 | 0.3627476 | 1.244689
1.3 | 0.04411765 | 0.2894029 | 1.911765 | 0.3660298 | 1.255951
1.4 | -0.02941176 | -0.2077765 | 2.058824 | 0.3689341 | 1.265916
1.5 | -0.1029412 | -0.7791618 | 2.205882 | 0.3715228 | 1.274799
1.6 | -0.1764706 | -1.424753 | 2.352941 | 0.373845 | 1.282767
1.7 | -0.25 | -2.14455 | 2.5 | 0.3759401 | 1.289956
1.8 | -0.3235294 | -2.938553 | 2.647059 | 0.3778401 | 1.296475
1.9 | -0.3970588 | -3.806762 | 2.794118 | 0.3795711 | 1.302415
2 | -0.4705882 | -4.749176 | 2.941176 | 0.3811548 | 1.307849
2.1 | -0.5441176 | -5.765797 | 3.088235 | 0.3826091 | 1.312839
2.2 | -0.6176471 | -6.856624 | 3.235294 | 0.3839495 | 1.317438
2.3 | -0.6911765 | -8.021656 | 3.382353 | 0.3851887 | 1.32169
2.4 | -0.7647059 | -9.260894 | 3.529412 | 0.3863378 | 1.325633
2.5 | -0.8382353 | -10.57434 | 3.676471 | 0.3874063 | 1.3293
Beispiel
MEd | kNm | 0.25
Ms | kNm | 0.25
N | kN | 0
h | cm | 15
d | cm | 11.6
b | cm | 25
fk | N/mm² | 1.8
Bemessng nach DIN EN 1996-1-1 (EC6)
vorhAs | cm² | 0.12
z/d |  | 0.9117647
MRd | kNm | 0.5520918
maxMRd | kNm | 1.372512
h |  | 45.28%
ω-Verfahren
m |  | 0.07285911
w |  | 0.077
ss | N/mm² | 43.5
erfAs | cm² | 0.05236
vorhAs | cm² | 0.12
h |  | 43.63%
Note on E17: pschoeps: μ wurden manuell aus der Bemessungstabelle entnommen

## R. Steifigkeit
Sicherheitskonzept DIN EN 1990 + NA
zugrundeliegende Lastnorm DIN EN 1991-1 + NA
zugrundeliegende Mauerwerksnorm DIN EN 1996-1-1 + NA (EC6), 1996-3 + NA (EC6-3)
Räumliche Steifigkeit
|  |  | DG | OG2 | OG1 | EG | KG
Charakteristische Vertikallasten OK Mauerwerk
Ständige |  | kN | 836.4 | 2671.3 | 2671.3 | 2671.3 | 2671
davon Wände |  | kN | 371 | 371 | 371 | 371 | 371
Ständige akkumuliert |  | kN | 836.4 | 3507.7 | 6179 | 8850.3 | 11521.3
Teilsicherheitsbeiwert | [6 empty] | 1.35
Veränderliche |  | kN | 188.5 | 687.9 | 687.9 | 687.9 | 687.9
Veränderliche akkumuliert |  | kN | 188.5 | 876.4 | 1564.3 | 2252.2 | 2940.1
Teilsicherheitsbeiwert | [6 empty] | 1.5
N_k |  | MN | [5 empty] | 19.963905
Flächenträgheitsmomente
[5 empty] | S3 | S4 | S5 | Summe
Länge x |  |  |  | m | 5 | 0.24 | 0.24
Länge y |  |  |  | m | 0.24 | 5.1 | 5.1
1. Schwerpunktskoordinate x |  |  |  | m | 0 | -2.5 | 2.5 | 0
1. Schwerpunktskoordinate y |  |  |  | m | -2.625 | -5.175 | -5.175 | -4.336184
Fläche |  |  |  | m² | 1.2 | 1.224 | 1.224 | 3.648
Eigen-Flächenträgheitsmoment um x |  |  |  | m4 | 0.00576 | 2.65302 | 2.65302 | 5.3118
Eigen-Flächenträgheitsmoment um y |  |  |  | m4 | 2.5 | 0.0058752 | 0.0058752 | 2.5117504
2. Schwerpunktskoordinate x |  |  |  | m | 0 | -2.5 | 2.5
2. Schwerpunktskoordinate y |  |  |  | m | 1.711184 | -0.8388158 | -0.8388158
Globales Flächenträgheitsmoment um x |  |  |  | m² | 3.519542 | 3.514241 | 3.514241 | 10.54802
Globales Flächenträgheitsmoment um y |  |  |  | m² | 2.5 | 7.6558752 | 7.6558752 | 17.8117504
Nachweis räumliche Steifigkeit
Maßgebendes Flächenträgheitsmoment J |  |  |  | m4 |  |  |  | 2.5117504
Elastizitätsmodul E |  |  |  | MN/m² |  |  |  | 6881.901 | vor. Blatt
Gebäudehöhe ab OK Fundament h_ges |  |  |  | m |  |  |  | 15.48
Anzahl Geschosse n | [7 empty] | 5
Grenzwert α | [7 empty] | 0.6
Vorhanden α | [7 empty] | 0.5260794 | hges √Nk/EJ | EC6 (5.1)
Nachweis | h | [6 empty] | 0.8767989 | < 1,0
Last aus Verformung nach Th II. O. muss nicht berücksichtigt werden.

## Aussteifungswand
Position S4
Sicherheitskonzept DIN EN 1990 + NA
zugrundeliegende Lastnorm DIN EN 1991-1 + NA
zugrundeliegende Mauerwerksnorm DIN EN 1996-1-1 + NA (EC6), 1996-3 + NA (EC6-3)
|  |  | DG | OG2 | OG1 | EG
Position S4, Einwirkung in x-Richtung, Aussteifung, Horizontalkräfte
Summe charakteristischer Vertikallasten
Ständige |  | kN | 836.4 | 2671.3 | 2671.3 | 2671.3 |  | Nebenrechnung
davon Wände |  | kN | 371 | 371 | 371 | 371 |  | Nebenrechnung
Ständige akkumuliert |  | kN | 836.4 | 3507.7 | 6179 | 8850.3
Veränderliche |  | kN | 188.5 | 687.9 | 687.9 | 687.9 |  | Nebenrechnung
Veränderliche akkumuliert |  | kN | 188.5 | 876.4 | 1564.3 | 2252.2
Charakteristische Schiefstellungslasten OK Mauwerk
Gebäudehöhe | h | m | 17
Schiefstellung |  |  | 0.002425356 | 0.002425356 | 0.002425356 | 0.002425356 |  | EC6 5.3 (2)
Ständige |  | kN | 2.028568 | 6.478854 | 6.478854 | 6.478854
Ständige akkumuliert |  | kN | 2.028568 | 8.507422 | 14.98628 | 21.46513
Veränderliche |  | kN | 0.4571797 | 1.668403 | 1.668403 | 1.668403
Veränderliche akkumuliert |  | kN | 0.4571797 | 2.125582 | 3.793985 | 5.462387
Charakteristische Windlast
Gebäudebreite | b | m | 15.5 | 15.5 | 15.5 | 15.5
Bemessungswert Wind |  | kN/m² | 0.81 | 0.81 | 0.81 | 0.81 |  | Nebenrechnung nach EC1
Einzugshöhe |  | m | 2.62 | 2.675 | 2.675 | 2.675
Last |  | kN | 32.8941 | 33.584625 | 33.584625 | 33.584625
Last akkumuliert |  | kN | 32.8941 | 66.478725 | 100.06335 | 133.647975
Einwirkungen S4
Anteil Normalkraft ständig |  |  | 0.08 | 0.08 | 0.08 | 0.08 |  | Nebenrechnung
Anteil Normalkraft veränd. |  |  | 0.1 | 0.1 | 0.1 | 0.1 |  | Nebenrechnung
Anteil Horizontalkraft |  |  | 0.525 | 0.525 | 0.525 | 0.525 |  | Nebenrechnung
Geschosshöhe |  | m | 2.75 | 3.2 | 3.2 | 3.2
Hebelarm bez. UK EG |  |  | 12.35 | 9.6 | 6.4 | 3.2
Schnittkräfte UK EG
Teilsicherheitsbeiwert ständige |  |  | 1 | 1 | 1 | 1 |  | EC0
Teilsicherheitsbeiwert veränderlich |  |  | 0 | 0 | 0 | 0
Teilsicherheitsbeiwert Wind |  |  | 1.5 | 1.5 | 1.5 | 1.5 |  | EC0
Moment |  |  | 333.0684 | 286.5532 | 191.0355 | 95.51773
Moment akkumuliert | M_Ed | kNm | 333.0684 | 619.6216 | 810.6571 | 906.1748
Normalkraft | N_Ed | kN |  |  |  | 737.704
Querkraft | V_ed | kN |  |  |  | 221.9371
Spannungsverteilung
Exzentrizität | e | m |  |  |  | 1.228372 |  | M_Ed / N_Ed
Wanddicke | d | m |  |  |  | 0.24
Wandlänge | l | m |  |  |  | 5.1 |  | 4,625+2*0,24
überdrückte Länge | l_c | m |  |  |  | 3.964885 |  | e > l/6, 1,5 x (l-2e)
rechn. Länge | l_cal | m |  |  |  | 5.285191 |  | EC6 NA 6.2 Gl.(NA.19)
überdrückte Fläche | A_c | m² |  |  |  | 1.268446 |  | l_c x d
Bemessungswert Druckspannung | σ_Dd | MN/m² |  |  |  | 0.581581 |  | N_Ed / A_c
Verteilungsfaktor Schub | c |  |  |  |  | 1 |  | EC6 NA 6.2 Gl.(NA.19)
Widerstand
Steinfestigkeit | f_st/b | MN/m² |  |  |  | 25 |  | EC6 NA 3.6.1 Tab. NA.3
Steinzugfestigkeit | f_btcal | MN/m² |  |  |  | 0.8 |  | EC6 NA 3.6.2 Gl.(NA.5) Vollsteine!
Haftscherfestigkeit | f_vk0 | MN/m² |  |  |  | 0.08 |  | EC6 NA 3.6.2 Tab. NA.11
Schubfestigkeit 1 | f_vlt1 | MN/m² |  |  |  | 0.3126324 |  | EC6 NA 3.6.2 Gl.(NA.4)
Schubfestigkeit 2 | f_vlt2 | MN/m² |  |  |  | 0.4730921 |  | EC6 NA 3.6.2 Gl.(NA.5)
char. Schubfestigkeit | f_vlt | MN/m² |  |  |  | 0.3126324 |  | EC6 NA NDP zu 3.6.2(3)
Sicherheitsbeiwert | γ_m |  |  |  |  | 1.5 |  | EC6 NA Tab. NA.1
Widerstand Querkraft | V_Rd | kN |  |  |  | 264.3715
Nachweis | h |  |  |  |  | 0.8394894 | < 1,0
Randdehnung | [7 empty] | EC6 NA 7.2 (NA.10)
Char. Einwirkungskombination
Beiwert ständige Last |  | - | 1 | 1 | 1 | 1
Beiwert veränderliche Last |  | - | 0 | 0 | 0 | 0
Beiwert Wind |  | - | 1 | 1 | 1 | 1
Normalkraft | N_Ed | MN |  |  |  | 0.708024
Moment | M_Ed | MNm | 0.2264298 | 0.2019199 | 0.1346133 | 0.06730664
Moment akkumuliert |  | MNm | 0.2264298 | 0.4283498 | 0.5629631 | 0.6302697
Spannungsverteilung
Exzentrizität | e | m |  |  |  | 0.8901813
bezogene Exzentrizität | l_w/e | -
Überdrückte Länge | l'_w | m |  |  |  | 4.979456 |  | MIN(1,5 x (l-2e);l)
Überdrückte Fläche |  | m^2 |  |  |  | 1.195069
Randdehnungen (nur im Fall klaffender Fuge)
Randspannung Druckseite | σ_D | MN/m² |  |  |  | 1.184909 |  | 2 * N /( d x l_c )
Char. Festigkeit MW |  | MN/m² |  |  |  | 7.244106 |  | vor.her. Blatt
E-Modul | E | MN/m² |  |  |  | 7244.106 |  | EC6 NA 7.2 (NA.10)
Randdehnung Druckseite | [5 empty] | 0.0001635686 |  | σ_r / E
Rechn. Randdehnung Zugseite | [5 empty] | 3.959709e-06 |  | Strahlensatz; <1.e-4
rechn. "Klaffung" |  | mm |  |  |  | 0.01267107
Nachweis | h |  |  |  |  | 0.009899272 | < 1,0
Beachte: Hier wurde auf der sicheren Seite gerechnet. Die veränderlichen Lasten sind bei der Schiefstellung berücksichtigt, bei der Normalkraft aber nicht.

## Teilfläche
Position S4
zugrundeliegende Lastnorm DIN EN 1991-1 + NA
zugrundeliegende Mauerwerksnorm DIN EN 1996-1-1 + NA (EC6), 1996-3 + NA (EC6-3)
Treppenauflager, Nachweis Teilflächenlasten
Belastung
Ständige Last |  | kN | 15 | Nebenrechnung
Teilsicherheitsbeiwert |  | - | 1.35
Veränderliche Last |  | kN | 12.3 | Nebenrechnung
Teilsicherheitsbeiwert |  | - | 1.5
Bemessungswert Einwirkung | N_Edc | kN | 38.7
Geometrie
Wanddicke | t | m | 0.24
Auflager
Länge | l_1 | m | 0.19
Breite | b | m | 0.11
Exzentrizität | e | m | 0.05 | < t/4 EC6 Bild 6.2 | Beachte: bei randnahen Lasten < t/6
Seitl. Randabstand | a_1 | m | 0.515 | < 3* l_1 = 0,57 => randnah
belastete Fläche | A_b | m² | 0.0209
Höhenkote | h_c | m | 1.88
Wandhöhe | h | m | 2.75
| Dh | m | 0.505
Wirksame Länge | l_efm | m | 0.7731238
Wirksame Wandfläche | A_ef | m² | 0.1855497
Zulässige Last unter Auflager
Flächenverhältnis A_b/A_ef |  | - | 0.1126383
Längenverhältnis a_1/h_c |  | - | 0.2739362
Erhöhungsfaktor | β | - | 1.386968 | EC6 Gl. (6.11)
Erhöhungsfaktor randnahe Last | β | - | 1.271053 | EC6/NA Gl. (NA 17)
Bem. Wert Festigkeit Mauerwerk | f_d |  | 4.104993 | vorh. Blatt
Bemessungswert Widerstand | N_Rdc | kN | 109.0491

## Bogen+Flachsturz
Wandöffnung EG
Bogen
Wandgewicht einschl. Teilsicherheit |  | kN/m² | 7.155 |  | vorher. Blatt
Auflast Bogen einschl. Teilsicherheit |  | kN/m | 173.42415 |  | vorher. Blatt
Wanddicke | d | m | 0.24 |  | vorher. Blatt
Wandhöhe |  | m | 2.675 |  | vorher. Blatt
Bogenspannweite | l | m | 1.01 |  | aus Grundriss
Stichverhältnis | f/l | - | 0.2 |  | Annahme UK Grenadierschicht (UK als Bogen; wenn UK gerade, dann Stich f < h und klaffende Fuge mit Spannungsblock mit Breite 2(h-f), tritt hier nicht auf)
Bogenquerschnittshöhe | h | m | 0.24 |  | Höhe Grenadierschicht
Seitenpfeilerlänge | l_p | m | 1.74 |  | aus Grundriss
Seitenpfeilerhöhe | h_p | m | 2.01 |  | aus Aufriss
Bogenkräfte
Vertikalkraft |  | kN | 87.57919575 |  | Skript Gl.(8.3) Zelle D4 (Flächengewicht!) vernachlässigt
Horizontalkraft |  | kN | 109.474 |  | Skript Gl.(8.4) "
max. Bogennormalkraft |  | kN | 140.1951 |  | Skript Gl.(8.6) "
Seitenpfeilerkräfte
Normalkraft zentrisch | N_Ed1 | kN | 335.0609685
Normalkraft exzentrisch | N_Ed2 | kN | 87.57919575
Summe Normalkraft | N_Ed | kN | 422.6402
Scheibenmoment | M_Ed | kNm | 143.8488
Scheibenhorizontalkraft | V_Ed | kN | 109.474
Widerstand Bogendruck
Teilsicherheitsbeiwert |  |  | 1.5 |  | vorher. Blatt
Bem.wert Druckfestigkeit | f_d | MN/m² | 4.104993 |  |  | Beachte: Horizontale Druckfestigkeit. Hier Annahme Vollsteine mit vermörtelten Stoßfugen.
Widerstand Bogennormalkraft | N_Rd | kN | 236.4476 |  | f_d x d x h | Beachte: Hier vereinfachte Annahme als gleichmäßig voll überdrückter Querschnitt.
Nachweis | h |  | 0.5929225 | < 1,0
Spannungsverteilung Sohle Seitenpfeiler
Exzentrizität | e | m | 0.3403577 |  | M_Ed / N_Ed
überdrückte Länge | l_c | m | 1.588927 |  | wenn e > l/6, 1,5 x (l-2e), sonst l
überdrückte Fläche | A_c | m² | 0.3813425 |  | l_c x d
Bemessungswert Druckspannung | σ_Dd | MN/m² | 1.108296 |  | N_Ed / A_c
Verteilungsfaktor Schub | c |  | 1 |  | EC6 NA (NA.19)
Widerstand Querkraft / Bogenschub
Steinfestigkeit | f_st/b | MN/m² | 25 |  | EC6 NA Tab. NA.3
Steinzugfestigkeit | f_btcal | MN/m² | 0.8 |  | EC6 NA (NA.5) Vollsteine!
Haftscherfestigkeit | f_vk0 | MN/m² | 0.08 |  | EC6 NA Tab. NA.11
Schubfestigkeit 1 | f_vlt1 | MN/m² | 0.5233182
Schubfestigkeit 2 | f_vlt2 | MN/m² | 0.5560071
char. Schubfestigkeit | f_vlt | MN/m² | 0.5233182 |  | EC6 NA NDP 6.3.2(3)
Sicherheitsbeiwert | γ_m |  | 1.5 |  | EC6 NA Tab. NA.1
Widerstand Horizontalkraft | V_Rd | kN | 133.0423
Nachweis | h |  | 0.822851 | < 1,0
Flachsturz
effektive Stützweite | l_ef | m | 1.1615 |  | EC6 (5.12)
Lichte Höhe | h | m | 1.56
Einwirkendes Moment | M_Ed | kNm | 29.24543
Hebelarm | z | m | 0.81305 |  | EC6 (6.29/30)
Nutzhöhe | d | m | 1.056965 |  | EC6 (6.31)
Widerstand 1 | maxM_Rd | kNm | 440.2556 |  | EC6 (6.32)
Bem.festigkeit Bewehrung | f_yd | MN/m² | 435
erf. Bewehrung | A_s | cm² | 0.8268972 |  | EC6 (6.22)
gew. Bew |  |  | 1.00531 |  | 2 Ø 8
Verankerungslänge wie bei Stahlbetonbewehrung!
Beachte: Grenadierschicht nur in scheitrechter Ausführung möglich.

## Zugdehnung
|  |  | (MZ o. KS) + NM | KS + DM | PP + DM
Zugfestigkeit | ft | N/mm² | 0.1 | 0.2 | 0.2
E-Modul | E | N/mm² | 1000 | 1000 | 550
Dehnung | ε |  | 0.0001 | 0.0002 | 0.0003636364
| ε | ‰ | 0.1 | 0.2 | 0.3636364
𝜀=𝑓_𝑡/𝐸

## Viadukt
Konstruktion Stützlinie Viaduktbogen
Spannweite Stützlinie | L | m | 23
Stich Stützlinie | f | m | 10.5 | [10 empty] | für Namen in Formeln siehe Namensmanager unter Formeln
Verhältnis Stich/Spannweite | f/L | - | 0.4565217
Anzahl Abschnitte | n | - | 8
Viaduktbreite | b | m | 4
trag. Querschnittshöhe Stelle 0 | h_0 | m | 2
trag. Querschnittshöhe Stelle n | h_n | m | 1
lichte Spannweite Kreisbogen |  | m | 20
Eigengewicht |  | kN/m³ | 27
Bauhöhe im Scheitelpunkt |  | m | 2.5
Last Schotterbett |  | kN/m² | 14.5
Verkehrslast / Lokomotive |  | kN | 400
Lokomotive verteilt auf halbe Spannweite |  | kN/m | 34.78261
Gleichstreckenlast |  | kN/m | 362.7826 | 0.26075 | 0.5215 | 0.5215 | 0.5215 | 0.5215 | 0.5215 | 0.5215 | 0.5215 | 0.26075 | MN
Veränderliche Last Maximum |  | kN/m | 1080 | 1.5525 | 1.5525 | 0.7668464 | 0.4730955 | 0.2823168 | 0.1517841 | 0.06554556 | 0.01612421 | 0 | MN
Stützpunkt | i |  |  | 0 | 1 | 2 | 3 | 4 | 5 | 6 | 7 | 8
Koordinate | x_i | m |  | 0 | 1.4375 | 2.875 | 4.3125 | 5.75 | 7.1875 | 8.625 | 10.0625 | 11.5
Last | P_i | MN |  | 1.81325 | 2.074 | 1.288346 | 0.9945955 | 0.8038168 | 0.6732841 | 0.5870456 | 0.5376242 | 0.26075
Vertikalkraft | V_i | MN |  | 7.219463 | 5.145463 | 3.857116 | 2.862521 | 2.058704 | 1.38542 | 0.7983742 | 0.26075 | 0
Horizontalkraft | H_i | MN |  | 3.229283 | 3.229283 | 3.229283 | 3.229283 | 3.229283 | 3.229283 | 3.229283 | 3.229283 | 3.229283
Neue Resultierende | R_i | MN |  | 7.908787 | 6.074871 | 5.030469 | 4.315356 | 3.829691 | 3.513924 | 3.326511 | 3.239794 | 3.229283
Neue Neigung Stützlinie (tan) |  | - |  | 2.235624 | 1.593376 | 1.194419 | 0.8864259 | 0.637511 | 0.4290177 | 0.2472295 | 0.08074547 | 0
Höhenkoordinate Stützlinie | y_i | m |  | 0 | 3.213709 | 5.504187 | 7.221164 | 8.495401 | 9.411823 | 10.02854 | 10.38393 | 10.5 |  | y_vorher + delta(x)*Neigung
Höhenkoordinate Laibung | l_i | m |  | 0 | 0 | 5.060571 | 6.952686 | 8.181534 | 9.022325 | 9.577806 | 9.89614 | 10 |  | aus Geometrie Viertelkreis
Querschnittshöhe 1 (lin. interpoliert 10-11) | h_i | m |  | 2 | 1.875 | 1.75 | 1.625 | 1.5 | 1.375 | 1.25 | 1.125 | 1
Normalen-Differenz Leibung-Stützlinie (Näherung) |  | m |  |  | 1.708345 | 0.2847772 | 0.2009081 | 0.2646597 | 0.3579475 | 0.4375557 | 0.4862056 | 0.5
Querschnittshöhe 2 (2*Zeile 33) |  | m |  |  | 3.416691 | 0.5695544 | 0.4018162 | 0.5293194 | 0.7158951 | 0.8751113 | 0.9724113 | 1
einwirkende Spannung |  | MN/m² |  |  | 0.8099828 | 2.208072 | 2.684906 | 1.808781 | 1.227108 | 0.9503107 | 0.8329278 | 0.8073209
für obige Grafik Höhenkoordinate Leibung
|  |  |  | 0 | 5 | 10 | 20 | 30 | 40 | 50 | 60 | 70 | 80 | 90 | grad
|  |  |  | 0 | 0.08726639 | 0.1745328 | 0.3490656 | 0.5235983 | 0.6981311 | 0.8726639 | 1.047197 | 1.221729 | 1.396262 | 1.570795 | rad
|  |  |  | 0 | 0.8715567 | 1.73648 | 3.420199 | 4.999996 | 6.427872 | 7.66044 | 8.66025 | 9.396923 | 9.848075 | 10 | y-Koordinate Kreisbogen
|  |  |  | 1.5 | 1.538053 | 1.651922 | 2.103073 | 2.839744 | 3.839552 | 5.072118 | 6.499992 | 8.079789 | 9.763507 | 11.49999 | zugeh. x-Koordinate + offset